## Sheet1
附件22019年流通领域电线电缆产品质量监督抽查不合格商品企业名单
序号 | 商品名称 | 被抽检人名称 | 标称商标 | 标称生产企业 | 质量等级 | 规格/型号 | 生产日期或批号 | 不合格项 | 备注
1 | 电线电缆 | 天津市静海区沃丰胜钢材销售中心 | 津业 | 北京北方宇通线缆有限公司（标称） | 合格品 | RVV 450/750V 2×4 | 2018.11.24 | 标志内容检查、标志连续性检查、导体电阻、绝缘老化前抗张强度、绝缘老化后抗张强度、绝缘失重试验、护套失重试验不符合标准要求
2 | 电线电缆 | 天津市静海区沃丰胜钢材销售中心 | 津业 | 北京北方宇通线缆有限公司（标称） | 合格品 | BV 450/750V 1×2.5 | 2019.3.12 | 标志内容检查、导体电阻、老化前抗张强度、老化后抗张强度不符合标准要求
3 | 电线 | 天津市西青区通利五金经营店 | 涵奥HANAO | 北京钇江成信电线有限公司(标称) | 合格品 | ZR-BV 450/750V 1×4 | 2019.04 | 标志内容检查、导体电阻、失重试验不符合标准要求
4 | 电线 | 天津市西青区通利五金经营店 | 涵奥HANAO | 北京钇江成信电线有限公司(标称) | 合格品 | ZC-BV 450/750V 1×6 | 2019.06 | 标志内容检查、导体电阻不符合标准要求
5 | 聚氯乙烯护套软线 | 天津市西青区通利五金经营店 | 涵奥HANAO | 北京钇江成信电线有限公司(标称) | 合格品 | 软护套 300/500 450/750V 3×1.5 | 2019.06 | 受检验绝缘线芯颜色、标志内容检查、导体电阻、护套老化后断裂伸长率变化率、护套失重不符合标准要求
6 | 通用橡套软电缆 | 天津市众志建材销售有限公司 | 图形商标 | 大华线缆有限公司(标称) | 合格品 | YC 450/750V 3×1.5 | 2019年10月1日 | 受检绝缘线芯颜色、绝缘平均厚度、护套平均厚度、护套最薄处厚度、外径——平均外径、标志内容检查、标志连续性检查、导体电阻、绝缘老化前断裂伸长率、绝缘空气烘箱老化后断裂伸长率、绝缘热延伸试验----载荷下的伸长率、绝缘热延伸试验----冷却后的伸长率、护套热延伸试验----载荷下的伸长率、护套热延伸试验----冷却后的伸长率、护套老化前抗张强度不符合标准要求
7 | 阻燃聚氯乙烯绝缘无护套电线电缆 | 天津市西青区启顺五金商行 | 图形商标 | 天津市国泰线缆有限公司(标称) | 合格品 | ZC-BV 450/750V 1×2.5 | 2017年2月 | 标志内容检查、失重试验不符合标准要求
8 | 弛源电线电缆 | 天津市西青区齐洪真日用杂品经营部 | 图形商标 | 北京辰龙力盛电线电缆有限公司(标称) | 合格品 | ZR-RVV 300/500V 2×0.75 | 2019-05 | 导体电阻不符合标准要求 | 生产企业声称为假冒产品
9 | 通用橡套电缆 | 天津市武清区诚盛文斗五金经营部 | 图形商标 | 新泰线缆有限公司(标称) | 合格品 | YC 450/750V 3×2.5+2×1.5 | 2018.6 | 受检验绝缘线芯颜色、绝缘老化前抗张强度、绝缘空气烘箱老化后抗张强度、绝缘空气烘箱老化前后抗张强度变化率、绝缘空气弹老化前后抗张强度变化率、绝缘空气弹老化前后断裂伸长率变化率、绝缘耐臭氧试验、护套老化前抗张强度不符合标准要求 | 生产企业声称为假冒产品
10 | 铜芯聚氯乙烯绝缘护套电缆电线 | 天津市武清区诚盛文斗五金经营部 | 图形商标 | 天津市国泰线缆有限公司(标称) | 合格品 | 60227IEC 53(RVV) 300/500V 3×1.5 | 2017.2.13 | 受检验绝缘线芯颜色、导体电阻、绝缘老化前抗张强度、绝缘老化后抗张强度、绝缘老化后抗张强度变化率、绝缘失重试验不符合标准要求
11 | 聚氯乙烯绝缘电线电缆 | 秦国兴 | ------ | 天津津奕线缆销售有限公司(标称) | 合格品 | ZR-RVV 450/750V 2×2.5 | 2019.3.1 | 护套平均厚度、护套最薄处厚度、标志内容检查、导体电阻不符合标准要求
12 | 聚氯乙烯绝缘电缆电线 | 秦国兴 | 图形商标 | 天津中顺津业线缆有限公司(标称) | 合格品 | ZR-RVV 450/750V 2×1.5 | 2018.8.1 | 导体电阻、标志内容检查、绝缘老化前抗张强度、绝缘老化后抗张强度变化率、绝缘失重试验、护套老化前抗张强度、护套老化后抗张强度、护套老化后断裂伸长率、护套老化后断裂伸长率变化率、护套失重不符合标准要求
13 | 阻燃聚氯乙烯绝缘无护套电缆电线 | 天津市聚盛达五金经营部 | 图形商标 | 天津市小猫线缆股份有限公司(标称) | 合格品 | ZC-BV 450/750V 1×6 | 2019.07.21 | 标志内容检查、导体电阻、老化前抗张强度、老化后抗张强度不符合标准要求 | 生产企业声称为假冒产品
14 | 电线电缆 | 天津市聚盛达五金经营部 | 图形商标 | 北京兴华鑫国电线电缆有限公司(标称) | 合格品 | YC 450/750V 3×1.5 | 2019.10.6 | 受检验绝缘线芯颜色、绝缘平均厚度、绝缘最薄处厚度、标志内容检查、标志连续性检查、导体电阻、绝缘老化前断裂伸长率、绝缘空气烘箱老化后断裂伸长率、绝缘热延伸试验----载荷下的伸长率、绝缘热延伸试验----冷却后的伸长率、护套热延伸试验----载荷下的伸长率、护套热延伸试验----冷却后的伸长率、护套老化前抗张强度不符合标准要求
15 | 聚氯乙烯绝缘阻燃电缆（电线） | 天津市河西区盛唐伟业线缆销售中心 | 图形商标 | 天马远东电缆有限公司(标称) | 合格品 | ZD-BV 450/750V 1×4 | 2019年10月8日 | 成束阻燃性能试验不符合标准要求
16 | 聚氯乙烯绝缘电缆 | 天津市河西区红有升线缆销售处 | Salte | 天津市赛特线缆有限公司(标称) | 合格品 | RVV 300/500V 2×1.5 | 2019/3/16 | 标志连续性检查、绝缘老化前抗张强度、绝缘老化后抗张强度不符合标准要求
17 | 聚氯乙烯绝缘软电缆电线 | 天津市河西区红有升线缆销售处 | 图形商标 | 上海舜通电线电缆有限公司路桥分公司(标称) | 合格品 | 60227 IEC 53 (RVV) 300/300V 2×2.5 | 2018年4月17日 | 护套失重试验不符合标准要求
18 | 护套线 | 天津市宝坻区广泽五金电料经营部 | 图形商标 | 北京圣龙宇电线电缆有限公司(标称) | 合格品 | RVV 300/500V 2×2.5 | 2019-10-18 | 标志内容检查、标志连续性检查、导体电阻不符合标准要求 | 生产企业声称为假冒产品
19 | 电线 | 天津市蓟州区唐连山五金店 | ------ | 天津弘鑫电线电缆有限公司(标称) | 合格品 | ZR-BLV 450/750V 1×16 | 2018.3 | 标志内容检查、标志连续性检查不符合标准要求
20 | 聚氯乙烯绝缘电线 | 天津市蓟州区唐连山五金店 | 图形商标 | 北京市京电伟业兴电缆厂(标称) | 合格品 | BLV 450/750V 1×4 | 2018.10.1 | 标志内容检查、标志连续性检查、老化前抗张强度、老化后抗张强度不符合标准要求
21 | 护套线 | 天津市蓟州区唐连山五金店 | 津花 | 北京朝通昆仑线缆有限公司(标称) | 合格品 | RVV 300/500V 2×2.5 | 2019.5 | 护套平均厚度、标志内容检查、标志连续性检查、导体电阻、护套老化前抗张强度、护套老化后抗张强度不符合标准要求 | 生产企业声称为假冒产品
22 | 聚氯乙烯绝缘电线电缆 | 天津市蓟州区唐连山五金店 | 图形商标 | 北京易坤隆盛电线电缆技术有限公司(标称) | 合格品 | BLV 450/750V 1×6 | ------ | 标志内容检查、导体电阻、老化前抗张强度、老化后抗张强度不符合标准要求
23 | 电线 | 天津市宝坻区琮博电料经营部 | 图形商标 | 北京北方沈海线缆有限公司(标称) | 合格品 | ZC-RVS 300/500V 2×1 | 2019.3.21 | 标志内容检查、导体电阻不符合标准要求
24 | 电线 | 天津市宝坻区琮博电料经营部 | 图形商标 | 北京北方沈海线缆有限公司(标称) | 合格品 | ZC-RVV 300/500V 5×0.75 | 2018.11.29 | 受检验绝缘线芯颜色、绝缘平均厚度、绝缘最薄处厚度、外径—平均外径、标志内容检查、导体电阻、绝缘老化前抗张强度、绝缘老化后抗张强度不符合标准要求
25 | 护套线 | 天津市宝坻区琮博电料经营部 | 图形商标 | 北京圣龙宇电线电缆有限公司(标称) | 合格品 | RVV 300/500V 2×1.5 | 2019.4.10 | 标志内容检查、标志连续性检查、导体电阻不符合标准要求 | 生产企业声称为假冒产品
26 | 阻燃铜芯聚乙烯绝缘电线电缆 | 天津市宝坻区琮博电料经营部 | ------ | 鑫合心线缆有限公司(标称) | 合格品 | RVV 300/500V 2×2.5 | 2019.9.22 | 绝缘平均厚度、绝缘最薄处厚度、标志内容检查、标志连续性检查、导体电阻、绝缘失重试验、护套失重试验不符合标准要求
27 | 电线 | 天津市蓟县盛宝鑫五金商行 | ------ | 天津弘鑫电线电缆有限公司(标称) | 合格品 | ZR-RVV 450/750V 2×1 | 2018.3 | 标志内容检查、导体电阻、绝缘失重试验不符合标准要求
28 | 电线 | 天津市宝坻区赵晓燕五金经营部 | 图形商标 | 沈阳线缆有限公司(标称) | 合格品 | 227IEC 01(RVV) 450/750V 2×2.5 | ------ | 绝缘平均厚度、绝缘最薄处厚度、标志内容检查、导体电阻、绝缘失重试验、护套失重试验不符合标准要求
29 | 聚氯乙烯绝缘阻燃护套软电线 | 天津市宝坻区赵晓燕五金经营部 | 图形商标 | 北京通汇坤宇电线有限公司(标称) | 合格品 | ZR-RVV 300/500 2×2.5 | 2019.4 | 护套平均厚度、护套最薄处厚度、导体电阻、绝缘老化前抗张强度、绝缘老化后抗张强度、绝缘失重试验、护套老化后断裂伸长率变化率、护套失重试验不符合标准要求
30 | 聚氯乙烯绝缘电线 | 天津市蓟县盛宝鑫五金商行 | 图形商标 | 天津市金凤凰线缆有限公司(标称) | 合格品 | ZR-RVVP 300/500V 3×0.5 | 2018.10.24 | 绝缘平均厚度、绝缘最薄处厚度、屏蔽层编织密度、标志内容检查、导体电阻、绝缘老化前抗张强度、绝缘老化前断裂伸长率、绝缘老化后抗张强度、绝缘老化前后抗张强度变化率、绝缘老化后断裂伸长率不符合标准要求 | 生产企业声称为假冒产品
31 | 聚氯乙烯绝缘电缆 | 天津市蓟县盛宝鑫五金商行 | 图形商标 | 天津市金凤凰线缆有限公司(标称) | 合格品 | RVV 450/750V 2×1.5 | 2018.12.16 | 绝缘平均厚度、绝缘最薄处厚度、外径—平均外径、标志内容检查、导体电阻、绝缘老化前抗张强度、绝缘老化后抗张强度变化率、绝缘老化后断裂伸长率、绝缘老化后断裂伸长率变化率、绝缘失重试验、护套老化前抗张强度、护套老化后抗张强度变化率、护套老化后断裂伸长率变化率、护套失重试验不符合标准要求，依据《2019年流通领域电线电缆商品质量监督抽检实施方案》，结果判定该批商品本次抽检质量不合格。 | 生产企业声称为假冒产品
32 | 电线 | 天津市蓟县盛宝鑫五金商行 | ------ | 天津弘鑫电线电缆有限公司(标称) | 合格品 | ZR-RVV 450/750V 2×2.5 | 2018.1 | 绝缘平均厚度、绝缘最薄处厚度、外径—平均外径、标志内容检查、导体电阻不符合标准要求
33 | 聚氯乙烯绝缘电线电缆 | 天津市西青区鑫铭来装饰材料经营部 | ------ | 天津津奕线缆销售有限公司(标称) | 合格品 | ZR-RVS 450/750V 2×1.5 | 2018年8月1日 | 标志内容检查、导体电阻不符合标准要求
34 | 聚氯乙烯绝缘电线电缆 | 天津市西青区鑫铭来装饰材料经营部 | 图形商标 | 天津津奕线缆销售有限公司(标称) | 合格品 | ZR-RVV 450/750V 6×1 | 2019年6月3日 | 受检验绝缘线芯颜色、护套平均厚度、标志内容检查、导体电阻、绝缘老化前抗张强度、绝缘老化后抗张强度、绝缘失重试验、护套老化前抗张强度、护套老化后抗张强度、护套老化后断裂伸长率变化率、护套失重试验不符合标准要求
35 | 电线电缆 | 天津世纪电子销售有限公司 | 图形商标 | 江苏天诚智能集团有限公司(标称) | 合格品 | AVVR 300/300V 4×0.3 | 2019年10月26日 | 受检验绝缘线芯颜色不符合标准要求
36 | 电线电缆 | 天津世纪电子销售有限公司 | 图形商标 | 江苏天诚智能集团有限公司(标称) | 合格品 | 60227IEC 53(RVV) 300/500V 4×1 | 2019年10月24日 | 受检验绝缘线芯颜色不符合标准要求
37 | 阻燃聚氯乙烯绝缘无护套电缆电线 | 天津市西青区燕茹装饰材料经营部 | 图形商标 | 天津市小猫线缆股份有限公司(标称) | 合格品 | ZC-BV 450/750V 1×4 | 2019.04.10 | 标志内容检查、导体电阻、老化前抗张强度、老化后抗张强度不符合标准要求 | 生产企业声称为假冒产品
38 | 电线 | 天津市鑫江源达盛五金商贸有限公司 | 图形商标 | 深圳市金航宇电线电缆有限公司(标称) | 合格品 | RVS 300/500V 2×1.5 | ------ | 绝缘线芯绞合方向、标志内容检查、导体电阻、老化前抗张强度、老化后抗张强度不符合标准要求
39 | 通用橡套软电缆 | 天津市鑫江源达盛五金商贸有限公司 | ------ | 江洋电线电缆有限公司 | 合格品 | YCW 450/750V 3×1.5 | ------ | 受检验绝缘线芯颜色、绝缘平均厚度、绝缘最薄处厚度、标志内容检查、标志连续性检查、导体电阻、绝缘老化前断裂伸长率、绝缘空气烘箱老化后断裂伸长率、绝缘热延伸试验----载荷下的伸长率、绝缘热延伸试验----冷却后的伸长率、护套热延伸试验----载荷下的伸长率、护套热延伸试验----冷却后的伸长率、护套老化前抗张强度、护套老化前断裂伸长率、护套空气烘箱老化后断裂伸长率、护套浸矿物油后老化前后抗张强度变化率、护套浸矿物油后老化前后断裂伸长率变化率不符合标准要求，依据《2019年流通领域电线电缆商品质量监督抽检实施方案》，结果判定该批商品本次抽检质量不合格。
40 | 通用橡套软电缆电线 | 天津市武清区祥博龙电线电缆销售中心 | 图形商标 | 河北佰澜特种电缆有限公司 | 合格品 | YC 450/750V 2×1.5 | 2019.10.6 | 标识内容检查不符合标准要求 | 生产企业声称为假冒产品
41 | 聚氯乙烯绝缘护套软电缆 | 天津市武清区祥博龙电线电缆销售中心 | 图形商标 | 北京昆仑星电线电缆有限公司 | 合格品 | ZC-RVV 300/500V 3×2.5 | 2018.2.24 | 绝缘平均厚度、绝缘最薄处厚度、黄/绿芯分色比例、成束阻燃性能不符合标准要求 | 生产企业声称为假冒产品
42 | 聚氯乙烯绝缘电线 | 天津市武清区顺子装饰装修材料经营铺 | 图形商标 | 天津泰利德线缆有限公司(标称) | 合格品 | ZR-RVS 300/300V 2×1.5 | 2019.7.18 | 导体单线直径、绝缘平均厚度、绝缘最薄处厚度不符合标准要求 | 生产企业声称为假冒产品
43 | 聚氯乙烯绝缘电线 | 天津市武清区顺子装饰装修材料经营铺 | 图形商标 | 天津泰利德线缆有限公司(标称) | 合格品 | 60227 IEC53(RVV) 300/500V 3×1.5 | 2019.6.5 | 受检验绝缘线芯颜色、标志连续性检查不符合标准要求 | 生产企业声称为假冒产品
44 | 聚氯乙烯绝缘电缆 | 天津市津达能线缆有限公司 | Salte | 天津市赛特线缆有限公司(标称) | 合格品 | RVV 300/500V 2×1.5 | 2019-10-10 | 标志连续性检查不符合标准要求
45 | 阻燃聚氯乙烯绝缘铜丝编织屏蔽护套线 | 天津市河东区盛世宏达电缆经营部 | 图形商标 | 北京慧鑫朝隆线缆有限公司(标称) | 合格品 | ZR-RVVP 300/300V 3×0.5 | 2019.04.15 | 受检验绝缘线芯颜色、绝缘线芯绞合方向、屏蔽层编织密度、标志内容检查、导体电阻不符合标准要求 | 生产企业声称为假冒产品
46 | 阻燃聚氯乙烯绝缘铜丝编织屏蔽护套线 | 天津市河东区盛世宏达电缆经营部 | 图形商标 | 北京慧鑫朝隆线缆有限公司(标称) | 合格品 | ZR-RVVP 300/300V 2×0.5 | 2019.04.15 | 绝缘线芯绞合方向、屏蔽层编织密度、标志内容检查、导体电阻不符合标准要求 | 生产企业声称为假冒产品
47 | 聚氯乙烯绝缘软电缆电线 | 天津市南开区荣源五金销售中心 | 图形商标 | 山东绿灯行电缆有限公司(标称) | 合格品 | 60227IEC 53(RVV) 300/500V 2×1 | 2017.10 | 标志连续性检查不符合标准要求
48 | 电线 | 天津市南开区卓倍电缆销售中心 | 卓倍 | 卓倍电缆有限公司(标称) | 合格品 | ZR-BV 450/750V 1×2.5 | 2019.10 | 标志内容检查、成束阻燃性能不符合标准要求
49 | 电线 | 天津市南开区卓倍电缆销售中心 | 卓倍 | 卓倍电缆有限公司(标称) | 合格品 | ZR-BVR 450/750V 1×1.5 | 2019.11 | 标志内容检查、导体电阻不符合标准要求
50 | 电线 | 天津市南开区卓倍电缆销售中心 | 卓倍 | 卓倍电缆有限公司(标称) | 合格品 | ZR-RVV 300/500V 2×0.5 | 2019.10 | 标志内容检查、导体电阻不符合标准要求