## 北辰市场局
2020年北辰区建筑构件、建筑用钢筋等产品抽检明细
序号 | 试验编号 | 样品名称 | 检测项目 | 检验依据 | 规格型号 | 抽样日期 | 受检单位 | 生产厂家 | 检测 结果
1 | B20-10-04829 | 内墙板 | 外观质量、尺寸允许偏差 | GB/T51231-2016《装配式混凝土建筑技术标准》 | NVSJ 701 2000×2740×200（mm） | 2020-10-21 | 远大住宅工业（天津）有限公司 | 远大住宅工业（天津）有限公司 | 合格
2 | B20-10-04830 | 叠合板 | 外观质量、尺寸允许偏差 | GB/T51231-2016《装配式混凝土建筑技术标准》 | BXMH06 3620×1120×60（mm） | 2020-10-21 | 远大住宅工业（天津）有限公司 | 远大住宅工业（天津）有限公司 | 合格
3 | B20-10-04831 | 夹心保温墙板 | 外观质量、尺寸允许偏差 | GB/T51231-2016《装配式混凝土建筑技术标准》 | WVGSQ301 2770×2780×360（mm） | 2020-10-21 | 远大住宅工业（天津）有限公司 | 远大住宅工业（天津）有限公司 | 合格
4 | B20-10-04832 | 普通硅酸盐水泥 | 除碱含量外，标准要求的其它全部项目 | GB 175-2007《通用硅酸盐水泥》 | P·O42.5 | 2020-10-21 | 天津金隅振兴环保科技有限公司 | 天津金隅振兴环保科技有限公司 | 合格
5 | B20-10-04838 | 预应力混凝土用钢绞线 | 最大力总伸长率;钢绞线的伸直性;规定非比例延伸力;整根钢绞线最大力;弹性模量 | GB/T 5224-2014《预应力混凝土用钢绞线》 | 1×7-15.20-1860 | 2020-10-21 | 天津银龙预应力材料股份有限公司 | 天津银龙预应力材料股份有限公司 | 合格
6 | B20-10-04894 | 预应力混凝土用钢绞线 | 最大力总伸长率;钢绞线的伸直性;规定非比例延伸力;整根钢绞线最大力;弹性模量 | GB/T 5224-2014《预应力混凝土用钢绞线》 | 1×7-15.20-1860 | 2020-10-28 | 天津市盛汇通预应力科技有限公司 | 天津市盛汇通预应力科技有限公司 | 合格
7 | B20-10-04895 | 预应力混凝土用钢棒 | 抗拉强度、规定塑性延伸强度、断后伸长率 | GB/T 5223.3-2017《预应力混凝土用钢棒》 | PCB 10.7-1420-35-L-HG | 2020-10-28 | 天津起盛达金属制品有限公司 | 天津起盛达金属制品有限公司 | 合格
8 | B20-10-04896 | 预应力混凝土用钢绞线 | 最大力总伸长率;钢绞线的伸直性;规定非比例延伸力;整根钢绞线最大力;弹性模量 | GB/T 5224-2014《预应力混凝土用钢绞线》 | 1×7-15.20-1860 | 2020-10-28 | 天津天维预应力钢绞线有限公司 | 天津天维预应力钢绞线有限公司 | 合格
9 | B20-10-04932 | 热轧带肋钢筋 | 力学性能、反向弯曲性能、化学成分、内径、横肋高、纵肋高、间距、表面质量、重量允许偏差 | GB/T1499.2-2018《钢筋混凝土用钢 第2部分：热轧带肋钢筋》 | HRB400E 公称直径：16mm | 2020-10-30 | 天津市旭帆钢铁贸易有限公司 | 河北鑫达钢铁集团有限公司 | 合格
10 | B20-10-04933 | 热轧带肋钢筋 | 力学性能、反向弯曲性能、化学成分、内径、横肋高、纵肋高、间距、表面质量、重量允许偏差 | GB/T1499.2-2018《钢筋混凝土用钢 第2部分：热轧带肋钢筋》 | HRB400E 公称直径：20mm | 2020-10-30 | 天津市旭帆钢铁贸易有限公司 | 河北鑫达钢铁集团有限公司 | 合格
11 | B20-10-04934 | 热轧带肋钢筋 | 力学性能、反向弯曲性能、化学成分、内径、横肋高、纵肋高、间距、表面质量、重量允许偏差 | GB/T1499.2-2018《钢筋混凝土用钢 第2部分：热轧带肋钢筋》 | HRB400E 公称直径：18mm | 2020-10-30 | 天津市旭帆钢铁贸易有限公司 | 唐山东华钢铁企业集团有限公司 | 合格
任务书号：津辰市监质检委［2020］6号。